## Sheet1
id | sondagem | rocha | amostra | processo | lote | laboratorio | data_registro | data_conclusao | entidade | obra | altura | diametro | seccao_transversal | volume | massa_umida | relacao_a_d | velocidade_media | massa_spec_umida | valor_ruptura | modulo_de_elasticidade | coeficiente_poisson | tempo | carga | V1 | V2 | H1 | H2 | def | tensao | coef_poisson
1 | PUGPAGRDH-00214 / PA-001 | 100922 | 482.8-483.00 | 11525 | 1 | geocontrole | 2025-08-26 | 2025-09-26 | Vale | ALEMÃO-PAULOAFONSO | 11.77 | 5.04 | 19.97 | 235.1 | 730.8 | 2.33 | 0.083 | 3109 | 154.6 | 47.5 | 0.24 | 0.003240741 | 308.7827 | 0.3362 | 0.4146 | -0.0958 | -0.0803 | 0.3867788 | 154.5913 | 0.2345498
2 | PUGPAGRDH-00214 / PA-002 | 100923 | 483.45-483.66 | 11525 | 1 | geocontrole | 2025-08-26 | 2025-09-26 | Vale | ALEMÃO-PAULOAFONSO | 11.82 | 5.05 | 20.06 | 237.1 | 752.1 | 2.34 | 0.072 | 3172 | 118 | 27.5 | 0.44 | 0.004976852 | 236.6265 | 0.1799 | 0.1894 | -0.11465568 | -0.089568 | 0.5088001 | 117.9514 | 0.5530021
3 | PUGPAGRDH-00214 / PA-003 | 100924 | 485,08 - 485,36 | 11525 | 1 | geocontrole | 2025-08-26 | 2025-04-26 | Vale | ALEMÃO-PAULOAFONSO | 11.7 | 5.06 | 20.12 | 235.4 | 749.3 | 2.31 | 0.073 | 3184 | 55.5 | 31.3 | 0.37 | 0.00306713 | 111.7104 | 0.0805 | 0.0927 | -0.03795 | -0.04936724 | 0.2507692 | 55.53043 | 0.5041411
4 | PUGPAGRDH-00214 / PA-004 | 100925 | 486,45 - 486,68 | 11525 | 1 | geocontrole | 2025-08-26 | 2025-09-26 | Vale | ALEMÃO-PAULOAFONSO | 11.77 | 5.05 | 20.02 | 235.7 | 741.5 | 2.33 | 0.049 | 3146 | 73.5 | 29.2 | 0.39 | 0.004050926 | 147.2119 | 0.1658 | 0.1479 | -0.062023 | -0.0585 | 0.2624873 | 73.52623 | 0.3841983
5 | PUGPAGRDH-00214 / PA-005 | 100926 | 488,84 - 489,07 | 11525 | 1 | geocontrole | 2025-08-26 | 2025-10-04 | Vale | ALEMÃO-PAULOAFONSO | 12.43 | 5.06 | 20.09 | 249.7 | 731.7 | 2.46 | 0.104 | 2930 | 104.6 | 38.8 | 0.29 | 0.002199074 | 210.1768 | 0.276 | 0.3238 | -0.0862 | -0.0923 | 0.3198423 | 104.6013 | 0.2975992
6 | PUGPASUDH-00385 / PA -006 | 100927 | 522,51 - 522,27 | 11525 | 1 | geocontrole | 2025-08-26 | 2025-09-26 | Vale | ALEMÃO-PAULOAFONSO | 11.58 | 4.73 | 17.55 | 203.2 | 695 | 2.45 | 0.035 | 3420 | 120.5 | 54.2 | 0.38 | 0.00474537 | 211.4312 | 0.36995 | 0.1471167 | -0.07621333 | -0.05903333 | 0.2314535 | 120.4781 | 0.2615652
7 | PUGPASUDH-00385 / PA -007 | 100928 | 5,23 - 5,23 | 11525 | 1 | geocontrole | 2025-08-26 | 2025-10-07 | Vale | ALEMÃO-PAULOAFONSO | 11.56 | 4.75 | 17.71 | 204.8 | 699.1 | 2.43 | 0.049 | 3414 | 163.5 | 45 | 0.3 | 0.006423611 | 289.5444 | 0.465 | 0.4250333 | -0.1837 | -0.2733 | 0.4353918 | 163.4636 | 0.5134639
8 | PUGPASUDH-00385 / PA -008 | 100929 | 529,18 - 529,46 | 11525 | 1 | geocontrole | 2025-08-26 | 2025-10-04 | Vale | ALEMÃO-PAULOAFONSO | 11.61 | 4.74 | 17.61 | 204.5 | 693.8 | 2.45 | 0.075 | 3393 | 119.4 | 82.4 | 0.3 | 0.003009259 | 210.2231 | 0.1396647 | 0.2255 | -0.06612 | -0.0636057 | 0.2912003 | 119.3852 | 0.3552526
9 | PUGPASUDH-00385 / PA -009 | 100930 | 531,48 - 531,75 | 11525 | 1 | geocontrole | 2025-08-26 | 2025-10-06 | Vale | ALEMÃO-PAULOAFONSO | 11.58 | 4.74 | 17.65 | 204.3 | 616.6 | 2.44 | 0.113 | 3018 | 189.4 | 43.3 | 0.17 | 0.004340278 | 334.3867 | 0.39427 | 0.4423514 | -0.071494 | -0.0912 | 0.6673002 | 189.4171 | 0.1944655
10 | PUGPASUDH-00385 / PA -010 | 100931 | 532,08 - 532,27 | 11525 | 1 | geocontrole | 2025-08-26 | 2025-10-06 | Vale | ALEMÃO-PAULOAFONSO | 11.89 | 4.74 | 17.65 | 210 | 763 | 2.51 | 0.083 | 3634 | 128.9 | 48.1 | 0.23 | 0.002662037 | 227.4907 | 0.3468 | 0.275 | -0.0805 | -0.11248 | 0.3088112 | 128.8647 | 0.310357
11 | PUGPASWDH-00115 / PA-011 | 100932 | 724,03 - 724,24 | 11525 | 1 | geocontrole | 2025-08-26 | 2025-10-06 | Vale | ALEMÃO-PAULOAFONSO | 11.54 | 4.72 | 17.51 | 202 | 655.8 | 2.44 | 0.114 | 3246 | 178.6 | 40.8 | 0.32 | 0.004050926 | 312.7793 | 0.120739 | 0.1018347 | -0.04655 | -0.03414889 | 0.5989945 | 178.606 | 0.3625715
12 | PUGPASWDH-00115 / PA-012 | 100933 | 727,54 - 727,74 | 11525 | 1 | geocontrole | 2025-08-26 | 2025-10-07 | Vale | ALEMÃO-PAULOAFONSO | 11.63 | 4.66 | 17.03 | 198.1 | 638 | 2.5 | 0.052 | 3221 | 122.7 | 51 | 0.24 | 0.003530093 | 209.0151 | 0.1819 | 0.18835 | -0.0522 | -0.1087 | 0.25516 | 122.7087 | 0.4345712
13 | PUGPASWDH-00115 / PA-013 | 100934 | 734,00 - 734,20 | 11525 | 1 | geocontrole | 2025-08-26 | 2025-10-07 | Vale | ALEMÃO-PAULOAFONSO | 11.2 | 4.62 | 16.73 | 187.3 | 605.3 | 2.43 | 0.106 | 3231 | 153.4 | 45.5 | 0.25 | 0.002777778 | 256.6045 | 0.306 | 0.3582 | -0.1146 | -0.1659 | 0.416555 | 153.402 | 0.4223126
14 | PUGPASWDH-00115 / PA-014 | 100935 | 737,79 - 738,00 | 11525 | 1 | geocontrole | 2025-08-26 | 2025-10-07 | Vale | ALEMÃO-PAULOAFONSO | 11.65 | 4.71 | 17.4 | 202.6 | 575.4 | 2.47 | 0.096 | 2840 | 154.2 | 54.9 | 0.22 | 0.002199074 | 268.3086 | 0.4351 | 0.3371 | -0.1027 | -0.1377 | 0.2869043 | 154.19 | 0.3113183
15 | PUGPASWDH-00115 / PA-015 | 100936 | 745,37 - 745,62 | 11525 | 1 | geocontrole | 2025-08-26 | 2025-10-06 | Vale | ALEMÃO-PAULOAFONSO | 11.55 | 4.68 | 17.17 | 198.2 | 678.9 | 2.47 | 0.097 | 3425 | 156.3 | 55 | 0.22 | 0.002199074 | 268.3086 | 0.4351 | 0.3371 | -0.1027 | -0.1377 | 0.2893392 | 156.3081 | 0.3113183
16 | PUGPASWDH-00115 / PA-016 | 100937 | 767,63 - 767,85 | 11525 | 1 | geocontrole | 2025-08-26 | 2025-10-07 | Vale | ALEMÃO-PAULOAFONSO | 10.94 | 4.71 | 17.39 | 190.2 | 628.1 | 2.32 | 0.058 | 3302 | 181.2 | 54.6 | 0.25 | 0.005092593 | 315.1484 | 0.3952974 | 0.354537 | -0.143613 | -0.1503643 | 0.3926122 | 181.1846 | 0.3920564
17 | PUGPASWDH-00115 / PA-017 | 100938 | 777,20 - 777,44 | 11525 | 1 | geocontrole | 2025-08-26 | 2025-10-07 | Vale | ALEMÃO-PAULOAFONSO | 11.71 | 4.7 | 17.36 | 203.3 | 623.9 | 2.49 | 0.036 | 3069 | 189.3 | 62.3 | 0.22 | 0.006423611 | 328.7178 | 0.5104067 | 0.8131778 | -0.1575 | -0.1727711 | 0.3302588 | 189.3076 | 0.2495278
18 | PUGPASWDH-00115 / PA-018 | 100939 | 778,52 - 778,76 | 11525 | 1 | geocontrole | 2025-08-26 | 2025-10-07 | Vale | ALEMÃO-PAULOAFONSO | 11.57 | 4.72 | 17.46 | 202.1 | 692.2 | 2.45 | 0.058 | 3426 | 184.9 | 59.7 | 0.22 | 0.004976852 | 322.7695 | 0.45384 | 0.4047 | -0.085105 | -0.11808 | 0.4007086 | 184.8584 | 0.2366634
19 | PUGPASWDH-00115 / PA-019 | 100940 | 7,81 - 7,81 | 11525 | 1 | geocontrole | 2025-08-26 | 2025-10-07 | Vale | ALEMÃO-PAULOAFONSO | 11.57 | 4.72 | 17.53 | 202.8 | 709.4 | 2.45 | 0.078 | 3497 | 145 | 41.9 | 0.24 | 0.003993056 | 254.1357 | 0.4118 | 0.3725 | -0.1921 | -0.1226 | 0.4324721 | 144.996 | 0.4012495
20 | PUGPASWDH-00115 / PA-020 | 100941 | 782,90 - 783,17 | 11525 | 1 | geocontrole | 2025-08-26 | 2025-10-06 | Vale | ALEMÃO-PAULOAFONSO | 11.69 | 5.03 | 19.85 | 232 | 620.6 | 2.33 | 0.099 | 2675 | 147.9 | 30 | 0.15 | 0.004976852 | 293.541 | 0.5472 | 0.5473 | -0.2591 | -0.1246 | 0.6442563 | 147.8976 | 0.350571
21 | PUGPASUDH00386-PA-021 | 100990 | 530,00 - 530,17 | 11525 | 1 | geocontrole | 2025-08-26 | 2025-09-27 | Vale | ALEMÃO-PAULOAFONSO | 11.56 | 5.07 | 20.15 | 233 | 734.8 | 2.28 | 0.089 | 3154 | 100.8 | 31.1 | 0.16 | 0.002546296 | 203.1953 | 0.283776 | 0.291136 | -0.0635 | -0.09685 | 0.3230716 | 100.8474 | 0.2789123
22 | PUGPASUDH00386-PA-022 | 100991 | 530,17 - 530,55 | 11525 | 1 | geocontrole | 2025-08-26 | 2025-10-03 | Vale | ALEMÃO-PAULOAFONSO | 11.72 | 5.09 | 20.32 | 238.2 | 742.6 | 2.31 | 0.131 | 3118 | 149.9 | 39.5 | 0.33 | 0.003009259 | 304.5073 | 0.4761 | 0.5191 | -0.2040667 | -0.222 | 0.552883 | 149.8839 | 0.4281217
23 | PUGPAGRDH-00214 / PA-001 | 100992 | 482,80 - 483,00 | 11525 | 1 | geocontrole | 2025-08-26 | 2025-10-04 | Vale | ALEMÃO-PAULOAFONSO | 10.54 | 5.06 | 20.12 | 212.2 | 664.6 | 2.08 | 0.055 | 3133 | 92.5 | 37 | 0.16 | 0.004398148 | 186.1992 | 0.2951 | 0.3513 | -0.08223333 | -0.0962 | 0.3189148 | 92.52171 | 0.2760417
24 | PUGPASUDH00387-PA-024 | 100993 | 584,26 - 584,46 | 11525 | 1 | geocontrole | 2025-08-26 | 2025-10-04 | Vale | ALEMÃO-PAULOAFONSO | 11.77 | 4.71 | 17.39 | 204.7 | 649.4 | 2.5 | 0.058 | 3172 | 182.6 | 57.1 | 0.22 | 0.005034722 | 317.6577 | 0.3579 | 0.3714 | -0.1296 | -0.1375 | 0.4143063 | 182.6273 | 0.3662416
25 | PUGPASUDH00387-PA-025 | 100994 | 629,48 - 629,75 | 11525 | 1 | geocontrole | 2025-08-26 | 2025-10-04 | Vale | ALEMÃO-PAULOAFONSO | 11.07 | 4.73 | 17.53 | 194 | 596.1 | 2.34 | 0.077 | 3072 | 66.5 | 22.7 | 0.2 | 0.002719907 | 116.6357 | 0.1761 | 0.3059 | -0.07584 | -0.1071 | 0.2989607 | 66.51782 | 0.3795436
26 | PUGPASUDH00387-PA-026 | 100995 | 629,75 - 630,00 | 11525 | 1 | geocontrole | 2025-08-26 | 2025-10-04 | Vale | ALEMÃO-PAULOAFONSO | 11.3 | 4.71 | 17.43 | 196.9 | 601.9 | 2.4 | 0.059 | 3057 | 46.2 | 20.4 | 0.32 | 0.003009259 | 80.5298 | 0.2964 | 0.22891 | -0.1450176 | -0.09977556 | 0.2501992 | 46.19985 | 0.4659975
27 | PUGPASEUDH00388-PA-027 | 100996 | 657,55 - 657,85 | 11525 | 1 | geocontrole | 2025-08-26 | 2025-10-04 | Vale | ALEMÃO-PAULOAFONSO | 11.61 | 5.03 | 19.83 | 230.1 | 737.3 | 2.31 | 0.09 | 3204 | 138.1 | 52.1 | 0.26 | 0.00306713 | 273.9312 | 0.4371 | 0.3054 | -0.1121 | -0.1432 | 0.3811288 | 138.1273 | 0.3438384
28 | PUGPASEUDH00388-PA-028 | 100997 | 657,85 - 658,05 | 11525 | 1 | geocontrole | 2025-08-26 | 2025-10-04 | Vale | ALEMÃO-PAULOAFONSO | 11.48 | 5.02 | 19.79 | 227.2 | 715.8 | 2.29 | 0.054 | 3150 | 132.5 | 63.9 | 0.35 | 0.003703704 | 262.1743 | 0.1557 | 0.25131 | -0.0995 | -0.0493 | 0.2705575 | 132.4625 | 0.365593
29 | PUGPASEUDH00388-PA-029 | 100998 | 669,78 - 670,00 | 11525 | 1 | geocontrole | 2025-08-26 | 2025-10-04 | Vale | ALEMÃO-PAULOAFONSO | 11.34 | 5.05 | 20 | 226.7 | 728 | 2.25 | 0.054 | 3211 | 119.9 | 44.8 | 0.25 | 0.004513889 | 239.6841 | 0.2396 | 0.25062 | -0.1104 | -0.1027 | 0.3323042 | 119.8546 | 0.4347028
30 | PUGPASEUDH00388-PA-030 | 100999 | 670,00 - 670,22 | 11525 | 1 | geocontrole | 2025-08-26 | 2025-10-04 | Vale | ALEMÃO-PAULOAFONSO | 11.69 | 5.05 | 20.01 | 234 | 734 | 2.32 | 0.045 | 3136 | 122 | 47.6 | 0.15 | 0.005150463 | 244.0986 | 0.3161 | 0.3157 | -0.1076 | -0.1032 | 0.3153754 | 121.9654 | 0.3336499